## Boring_1
SMG | AR | F | V
M1 | 0.5 | 0.08 | 344
M1 | 0.5 | 0.16 | 268
M1 | 0.5 | 0.24 | 204
M1 | 1 | 0.08 | 344
M1 | 1 | 0.16 | 268
M1 | 1 | 0.24 | 204
M1 | 2 | 0.08 | 293
M1 | 2 | 0.16 | 244
M1 | 2 | 0.16 | 228
M1 | 2 | 0.24 | 174
M1 | 2 | 0.32 | 128
M1 | 3 | 0 | 146
M1 | 3 | 0.08 | 249
M1 | 3 | 0.16 | 207
M1 | 3 | 0.16 | 207
M1 | 3 | 0.16 | 194
M1 | 3 | 0.24 | 147
M1 | 3 | 0.32 | 109
M1 | 4 | 0 | 125
M1 | 4 | 0.16 | 176
M1 | 4 | 0.32 | 93
M2 | 0.5 | 0.08 | 280
M2 | 0.5 | 0.16 | 216
M2 | 0.5 | 0.24 | 164
M2 | 1 | 0.08 | 280
M2 | 1 | 0.16 | 216
M2 | 1 | 0.24 | 164
M2 | 2 | 0.08 | 238
M2 | 2 | 0.16 | 196
M2 | 2 | 0.16 | 184
M2 | 2 | 0.24 | 136
M2 | 2 | 0.24 | 139
M2 | 2 | 0.32 | 100
M2 | 3 | 0.08 | 202
M2 | 3 | 0.16 | 166
M2 | 3 | 0.16 | 157
M2 | 3 | 0.24 | 116
M2 | 3 | 0.24 | 118
M2 | 3 | 0.32 | 85
M2 | 4 | 0.16 | 142
M2 | 4 | 0.24 | 98
M2 | 4 | 0.32 | 72
M3 | 0.5 | 0.08 | 212
M3 | 0.5 | 0.16 | 164
M3 | 0.5 | 0.24 | 124
M3 | 1 | 0.08 | 212
M3 | 1 | 0.16 | 164
M3 | 1 | 0.24 | 124
M3 | 2 | 0.08 | 180
M3 | 2 | 0.16 | 148
M3 | 2 | 0.16 | 139
M3 | 2 | 0.24 | 104
M3 | 2 | 0.24 | 106
M3 | 2 | 0.32 | 76
M3 | 3 | 0.08 | 153
M3 | 3 | 0.16 | 126
M3 | 3 | 0.16 | 118
M3 | 3 | 0.24 | 89
M3 | 3 | 0.24 | 90
M3 | 3 | 0.32 | 65
M3 | 4 | 0.16 | 106
M3 | 4 | 0.24 | 75
M3 | 4 | 0.32 | 55
M4 | 0.5 | 0.08 | 160
M4 | 0.5 | 0.16 | 124
M4 | 0.5 | 0.24 | 92
M4 | 1 | 0.08 | 160
M4 | 1 | 0.16 | 124
M4 | 1 | 0.24 | 92
M4 | 2 | 0.08 | 136
M4 | 2 | 0.16 | 112
M4 | 2 | 0.16 | 106
M4 | 2 | 0.24 | 80
M4 | 2 | 0.24 | 78
M4 | 2 | 0.32 | 60
M4 | 3 | 0.08 | 116
M4 | 3 | 0.16 | 95
M4 | 3 | 0.16 | 90
M4 | 3 | 0.24 | 68
M4 | 3 | 0.24 | 66
M4 | 3 | 0.32 | 51
M4 | 4 | 0.16 | 81
M4 | 4 | 0.24 | 58
M4 | 4 | 0.32 | 43
M5 | 0.5 | 0.08 | 132
M5 | 0.5 | 0.16 | 111
M5 | 0.5 | 0.24 | 76
M5 | 1 | 0.08 | 132
M5 | 1 | 0.16 | 111
M5 | 1 | 0.24 | 76
M5 | 2 | 0.08 | 112
M5 | 2 | 0.16 | 92
M5 | 2 | 0.16 | 94
M5 | 2 | 0.24 | 64
M5 | 2 | 0.24 | 65
M5 | 2 | 0.32 | 48
M5 | 3 | 0.08 | 95
M5 | 3 | 0.16 | 78
M5 | 3 | 0.16 | 80
M5 | 3 | 0.24 | 54
M5 | 3 | 0.24 | 55
M5 | 3 | 0.32 | 41
M5 | 4 | 0.16 | 66
M5 | 4 | 0.24 | 46
M5 | 4 | 0.32 | 34
P1 | 0.5 | 0.12 | 236
P1 | 0.5 | 0.16 | 212
P1 | 0.5 | 0.2 | 200
P1 | 1 | 0.12 | 236
P1 | 1 | 0.16 | 212
P1 | 1 | 0.2 | 200
P1 | 2 | 0.12 | 201
P1 | 2 | 0.16 | 180
P1 | 2 | 0.2 | 170
P1 | 3 | 0.12 | 170
P1 | 3 | 0.16 | 153
P1 | 3 | 0.2 | 145
P11 | 0.5 | 0.12 | 220
P11 | 0.5 | 0.16 | 188
P11 | 0.5 | 0.2 | 160
P11 | 1 | 0.12 | 220
P11 | 1 | 0.16 | 188
P11 | 1 | 0.2 | 160
P11 | 2 | 0.12 | 187
P11 | 2 | 0.16 | 160
P11 | 2 | 0.2 | 136
P11 | 3 | 0.12 | 159
P11 | 3 | 0.16 | 136
P11 | 3 | 0.2 | 116
P12 | 0.5 | 0.12 | 100
P12 | 0.5 | 0.16 | 92
P12 | 0.5 | 0.2 | 84
P12 | 1 | 0.12 | 100
P12 | 1 | 0.16 | 92
P12 | 1 | 0.2 | 84
P12 | 2 | 0.12 | 85
P12 | 2 | 0.16 | 78
P12 | 2 | 0.2 | 71
P12 | 3 | 0.12 | 72
P12 | 3 | 0.16 | 66
P12 | 3 | 0.2 | 61
P2 | 0.5 | 0.12 | 228
P2 | 0.5 | 0.16 | 208
P2 | 0.5 | 0.2 | 192
P2 | 1 | 0.12 | 228
P2 | 1 | 0.16 | 208
P2 | 1 | 0.2 | 192
P2 | 2 | 0.12 | 194
P2 | 2 | 0.16 | 177
P2 | 2 | 0.2 | 163
P2 | 3 | 0.12 | 165
P2 | 3 | 0.16 | 150
P2 | 3 | 0.2 | 138
P3 | 0.5 | 0.12 | 196
P3 | 0.5 | 0.16 | 180
P3 | 0.5 | 0.2 | 168
P3 | 1 | 0.12 | 196
P3 | 1 | 0.16 | 180
P3 | 1 | 0.2 | 168
P3 | 2 | 0.12 | 166
P3 | 2 | 0.16 | 153
P3 | 2 | 0.2 | 143
P3 | 3 | 0.12 | 142
P3 | 3 | 0.16 | 130
P3 | 3 | 0.2 | 122
P4 | 0.5 | 0.12 | 172
P4 | 0.5 | 0.16 | 156
P4 | 0.5 | 0.2 | 148
P4 | 1 | 0.12 | 172
P4 | 1 | 0.16 | 156
P4 | 1 | 0.2 | 148
P4 | 2 | 0.12 | 146
P4 | 2 | 0.16 | 133
P4 | 2 | 0.2 | 126
P4 | 3 | 0.12 | 125
P4 | 3 | 0.16 | 113
P4 | 3 | 0.2 | 106
P5 | 0.5 | 0.12 | 164
P5 | 0.5 | 0.16 | 152
P5 | 0.5 | 0.2 | 140
P5 | 1 | 0.12 | 164
P5 | 1 | 0.16 | 152
P5 | 1 | 0.2 | 140
P5 | 2 | 0.12 | 139
P5 | 2 | 0.16 | 130
P5 | 2 | 0.2 | 119
P5 | 3 | 0.12 | 118
P5 | 3 | 0.16 | 110
P5 | 3 | 0.2 | 102
P6 | 0.5 | 0.12 | 104
P6 | 0.5 | 0.16 | 168
P6 | 0.5 | 0.2 | 156
P6 | 1 | 0.12 | 104
P6 | 1 | 0.16 | 168
P6 | 1 | 0.2 | 156
P6 | 2 | 0.12 | 89
P6 | 2 | 0.16 | 143
P6 | 2 | 0.2 | 133
P6 | 3 | 0.12 | 75
P6 | 3 | 0.16 | 122
P6 | 3 | 0.2 | 113
P7 | 0.5 | 0.12 | 176
P7 | 0.5 | 0.16 | 160
P7 | 0.5 | 0.2 | 148
P7 | 1 | 0.12 | 176
P7 | 1 | 0.16 | 160
P7 | 1 | 0.2 | 148
P7 | 2 | 0.12 | 150
P7 | 2 | 0.16 | 136
P7 | 2 | 0.2 | 126
P7 | 3 | 0.12 | 127
P7 | 3 | 0.16 | 116
P7 | 3 | 0.2 | 106
P8 | 0.5 | 0.12 | 164
P8 | 0.5 | 0.16 | 152
P8 | 0.5 | 0.2 | 140
P8 | 1 | 0.12 | 164
P8 | 1 | 0.16 | 152
P8 | 1 | 0.2 | 140
P8 | 2 | 0.12 | 139
P8 | 2 | 0.12 | 139
P8 | 2 | 0.16 | 130
P8 | 2 | 0.2 | 119
P8 | 3 | 0.16 | 110
P8 | 3 | 0.2 | 102
S1 | 0.5 | 0.06 | 34
S1 | 0.5 | 0.12 | 28
S1 | 0.5 | 0.16 | 26
S1 | 1 | 0.06 | 34
S1 | 1 | 0.12 | 28
S1 | 1 | 0.16 | 26
S1 | 2 | 0.06 | 29
S1 | 2 | 0.12 | 24
S1 | 2 | 0.16 | 22
S1 | 3 | 0.06 | 25
S1 | 3 | 0.12 | 21
S1 | 3 | 0.16 | 18
S2 | 0.5 | 0.06 | 29
S2 | 0.5 | 0.12 | 24
S2 | 0.5 | 0.16 | 22
S2 | 1 | 0.06 | 29
S2 | 1 | 0.12 | 24
S2 | 1 | 0.16 | 22
S2 | 2 | 0.06 | 25
S2 | 2 | 0.12 | 21
S2 | 2 | 0.16 | 18
S2 | 3 | 0.06 | 21
S2 | 3 | 0.12 | 18
S2 | 3 | 0.16 | 16
S3 | 0.5 | 0.06 | 25
S3 | 0.5 | 0.12 | 21
S3 | 0.5 | 0.16 | 19
S3 | 1 | 0.06 | 25
S3 | 1 | 0.12 | 21
S3 | 1 | 0.16 | 19
S3 | 2 | 0.06 | 21
S3 | 2 | 0.12 | 18
S3 | 2 | 0.16 | 16
S3 | 3 | 0.06 | 18
S3 | 3 | 0.12 | 15
S3 | 3 | 0.16 | 14

## drilling
SMG | D | F | V
P1 | 2 | 0.14 | 170
P2 | 2 | 0.14 | 165
P3 | 2 | 0.14 | 140
P4 | 2 | 0.1 | 195
P5 | 2 | 0.1 | 185
P6 | 2 | 0.1 | 210
P7 | 2 | 0.1 | 200
P8 | 2 | 0.11 | 185
P11 | 2 | 0.1 | 195
P12 | 2 | 0.085 | 120
K1 | 2 | 0.15 | 160
K2 | 2 | 0.14 | 135
K3 | 2 | 0.14 | 115
K4 | 2 | 0.14 | 110
K5 | 2 | 0.12 | 65
H3 | 2 | 0.055 | 27
H5 | 2 | 0.085 | 50
H7 | 2 | 0.055 | 27
H8 | 2 | 0.065 | 50
H11 | 2 | 0.085 | 65
H12 | 2 | 0.065 | 70
H21 | 2 | 0.065 | 50
P1 | 3 | 0.17 | 170
P2 | 3 | 0.17 | 165
P3 | 3 | 0.16 | 140
P4 | 3 | 0.13 | 195
P5 | 3 | 0.12 | 185
P6 | 3 | 0.12 | 210
P7 | 3 | 0.12 | 200
P8 | 3 | 0.13 | 185
P11 | 3 | 0.12 | 195
P12 | 3 | 0.1 | 120
K1 | 3 | 0.18 | 160
K2 | 3 | 0.17 | 135
K3 | 3 | 0.17 | 115
K4 | 3 | 0.17 | 110
K5 | 3 | 0.15 | 65
H3 | 3 | 0.07 | 27
H5 | 3 | 0.1 | 50
H7 | 3 | 0.07 | 27
H8 | 3 | 0.08 | 50
H11 | 3 | 0.1 | 65
H12 | 3 | 0.08 | 70
H21 | 3 | 0.08 | 50
P1 | 4 | 0.2 | 170
P2 | 4 | 0.2 | 165
P3 | 4 | 0.19 | 140
P4 | 4 | 0.15 | 195
P5 | 4 | 0.14 | 185
P6 | 4 | 0.14 | 210
P7 | 4 | 0.14 | 200
P8 | 4 | 0.16 | 185
P11 | 4 | 0.14 | 195
P12 | 4 | 0.12 | 120
K1 | 4 | 0.22 | 160
K2 | 4 | 0.2 | 135
K3 | 4 | 0.2 | 115
K4 | 4 | 0.2 | 110
K5 | 4 | 0.18 | 65
H3 | 4 | 0.08 | 27
H5 | 4 | 0.12 | 50
H7 | 4 | 0.08 | 27
H8 | 4 | 0.09 | 50
H11 | 4 | 0.12 | 65
H12 | 4 | 0.09 | 70
H21 | 4 | 0.21 | 50
P1 | 5 | 0.24 | 170
P2 | 5 | 0.24 | 165
P3 | 5 | 0.22 | 140
P4 | 5 | 0.17 | 195
P5 | 5 | 0.17 | 185
P6 | 5 | 0.16 | 210
P7 | 5 | 0.16 | 200
P8 | 5 | 0.17 | 185
P11 | 5 | 0.16 | 195
P12 | 5 | 0.13 | 120
K1 | 5 | 0.26 | 160
K2 | 5 | 0.22 | 135
K3 | 5 | 0.22 | 115
K4 | 5 | 0.22 | 110
K5 | 5 | 0.2 | 65
H3 | 5 | 0.09 | 27
H5 | 5 | 0.13 | 50
H7 | 5 | 0.09 | 27
H8 | 5 | 0.1 | 50
H11 | 5 | 0.13 | 65
H12 | 5 | 0.1 | 70
H21 | 5 | 0.1 | 50
P1 | 6 | 0.26 | 170
P2 | 6 | 0.26 | 165
P3 | 6 | 0.26 | 140
P4 | 6 | 0.19 | 195
P5 | 6 | 0.19 | 185
P6 | 6 | 0.19 | 210
P7 | 6 | 0.19 | 200
P8 | 6 | 0.19 | 185
P11 | 6 | 0.19 | 195
P12 | 6 | 0.15 | 120
K1 | 6 | 0.28 | 160
K2 | 6 | 0.26 | 135
K3 | 6 | 0.26 | 115
K4 | 6 | 0.26 | 110
K5 | 6 | 0.24 | 65
H3 | 6 | 0.1 | 27
H5 | 6 | 0.15 | 50
H7 | 6 | 0.1 | 27
H8 | 6 | 0.12 | 50
H11 | 6 | 0.15 | 65
H12 | 6 | 0.12 | 70
H21 | 6 | 0.12 | 50
P1 | 8 | 0.32 | 170
P2 | 8 | 0.32 | 165
P3 | 8 | 0.32 | 140
P4 | 8 | 0.24 | 195
P5 | 8 | 0.22 | 185
P6 | 8 | 0.22 | 210
P7 | 8 | 0.22 | 200
P8 | 8 | 0.24 | 185
P11 | 8 | 0.22 | 195
P12 | 8 | 0.18 | 120
K1 | 8 | 0.36 | 160
K2 | 8 | 0.32 | 135
K3 | 8 | 0.32 | 115
K4 | 8 | 0.32 | 110
K5 | 8 | 0.28 | 65
H3 | 8 | 0.12 | 27
H5 | 8 | 0.18 | 50
H7 | 8 | 0.12 | 27
H8 | 8 | 0.14 | 50
H11 | 8 | 0.18 | 65
H12 | 8 | 0.14 | 70
H21 | 8 | 0.14 | 50
P1 | 10 | 0.38 | 170
P2 | 10 | 0.38 | 165
P3 | 10 | 0.36 | 140
P4 | 10 | 0.28 | 195
P5 | 10 | 0.26 | 185
P6 | 10 | 0.26 | 210
P7 | 10 | 0.26 | 200
P8 | 10 | 0.28 | 185
P11 | 10 | 0.26 | 195
P12 | 10 | 0.22 | 120
K1 | 10 | 0.42 | 160
K2 | 10 | 0.38 | 135
K3 | 10 | 0.38 | 115
K4 | 10 | 0.38 | 110
K5 | 10 | 0.34 | 65
H3 | 10 | 0.14 | 27
H5 | 10 | 0.22 | 50
H7 | 10 | 0.14 | 27
H8 | 10 | 0.16 | 50
H11 | 10 | 0.22 | 65
H12 | 10 | 0.16 | 70
H21 | 10 | 0.16 | 50
P1 | 12 | 0.44 | 170
P2 | 12 | 0.44 | 165
P3 | 12 | 0.42 | 140
P4 | 12 | 0.3 | 195
P5 | 12 | 0.3 | 185
P6 | 12 | 0.3 | 210
P7 | 12 | 0.3 | 200
P8 | 12 | 0.32 | 185
P11 | 12 | 0.3 | 195
P12 | 12 | 0.24 | 120
K1 | 12 | 0.48 | 160
K2 | 10 | 0.42 | 135
K3 | 12 | 0.42 | 115
K4 | 12 | 0.42 | 110
K5 | 12 | 0.38 | 65
H3 | 12 | 0.16 | 27
H5 | 12 | 0.24 | 50
H7 | 12 | 0.16 | 27
H8 | 12 | 0.19 | 50
H11 | 12 | 0.24 | 65
H12 | 12 | 0.19 | 70
H21 | 12 | 0.19 | 50
P1 | 14 | 0.48 | 170
P2 | 14 | 0.48 | 165
P3 | 14 | 0.46 | 140
P4 | 14 | 0.34 | 195
P5 | 14 | 0.32 | 185
P6 | 14 | 0.32 | 210
P7 | 14 | 0.32 | 200
P8 | 14 | 0.34 | 185
P11 | 14 | 0.32 | 195
P12 | 14 | 0.26 | 120
K1 | 14 | 0.5 | 160
K2 | 14 | 0.48 | 135
K3 | 14 | 0.48 | 115
K4 | 14 | 0.48 | 110
K5 | 14 | 0.42 | 65
H3 | 14 | 0.18 | 27
H5 | 14 | 0.26 | 50
H7 | 14 | 0.18 | 27
H8 | 14 | 0.2 | 50
H11 | 14 | 0.26 | 65
H12 | 14 | 0.2 | 70
H21 | 14 | 0.2 | 50
P1 | 16 | 0.5 | 170
P2 | 16 | 0.5 | 165
P3 | 16 | 0.5 | 140
P4 | 16 | 0.36 | 195
P5 | 16 | 0.34 | 185
P6 | 16 | 0.34 | 210
P7 | 16 | 0.34 | 200
P8 | 16 | 0.36 | 185
P11 | 16 | 0.34 | 195
P12 | 16 | 0.28 | 120
K1 | 16 | 0.55 | 160
K2 | 16 | 0.5 | 135
K3 | 16 | 0.5 | 115
K4 | 16 | 0.5 | 110
K5 | 16 | 0.46 | 65
H3 | 16 | 0.19 | 27
H5 | 16 | 0.28 | 50
H7 | 16 | 0.19 | 27
H8 | 16 | 0.22 | 50
H11 | 16 | 0.28 | 65
H12 | 16 | 0.22 | 70
H21 | 16 | 0.22 | 50
P1 | 18 | 0.55 | 170
P2 | 18 | 0.55 | 165
P3 | 18 | 0.5 | 140
P4 | 18 | 0.38 | 195
P5 | 18 | 0.36 | 185
P6 | 18 | 0.36 | 210
P7 | 18 | 0.36 | 200
P8 | 18 | 0.38 | 185
P11 | 18 | 0.36 | 195
P12 | 18 | 0.3 | 120
K1 | 18 | 0.6 | 160
K2 | 18 | 0.55 | 135
K3 | 18 | 0.55 | 115
K4 | 18 | 0.55 | 110
K5 | 18 | 0.48 | 65
H3 | 18 | 0.2 | 27
H5 | 18 | 0.3 | 50
H7 | 18 | 0.2 | 27
H8 | 18 | 0.24 | 50
H11 | 18 | 0.3 | 65
H12 | 18 | 0.24 | 70
H21 | 18 | 0.24 | 50
P1 | 20 | 0.55 | 170
P2 | 20 | 0.6 | 165
P3 | 20 | 0.55 | 140
P4 | 20 | 0.4 | 195
P5 | 20 | 0.38 | 185
P6 | 20 | 0.38 | 210
P7 | 20 | 0.38 | 200
P8 | 20 | 0.4 | 185
P11 | 20 | 0.38 | 195
P12 | 20 | 0.32 | 120
K1 | 20 | 0.65 | 160
K2 | 20 | 0.55 | 135
K3 | 20 | 0.55 | 115
K4 | 20 | 0.55 | 110
K5 | 20 | 0.5 | 65
H3 | 20 | 0.2 | 27
H5 | 20 | 0.32 | 50
H7 | 20 | 0.2 | 27
H8 | 20 | 0.24 | 50
H11 | 20 | 0.32 | 65
H12 | 20 | 0.24 | 70
H21 | 20 | 0.24 | 50
M1 | 2 | 0.06 | 75
M2 | 2 | 0.055 | 60
M3 | 2 | 0.05 | 46
M4 | 2 | 0.04 | 34
M5 | 2 | 0.04 | 29
M1 | 3 | 0.08 | 75
M2 | 3 | 0.07 | 60
M3 | 3 | 0.055 | 46
M4 | 3 | 0.05 | 34
M5 | 3 | 0.05 | 29
M1 | 4 | 0.095 | 75
M2 | 4 | 0.085 | 60
M3 | 4 | 0.07 | 46
M4 | 4 | 0.06 | 34
M5 | 4 | 0.06 | 29
M1 | 5 | 0.11 | 75
M2 | 5 | 0.1 | 60
M3 | 5 | 0.09 | 46
M4 | 5 | 0.08 | 34
M5 | 5 | 0.08 | 29
M1 | 6 | 0.13 | 75
M2 | 6 | 0.12 | 60
M3 | 6 | 0.095 | 46
M4 | 6 | 0.085 | 34
M5 | 6 | 0.085 | 29
M1 | 8 | 0.17 | 75
M2 | 8 | 0.15 | 60
M3 | 8 | 0.12 | 46
M4 | 8 | 0.11 | 34
M5 | 8 | 0.11 | 29
M1 | 10 | 0.2 | 75
M2 | 10 | 0.18 | 60
M3 | 10 | 0.14 | 46
M4 | 10 | 0.12 | 34
M5 | 10 | 0.12 | 29
M1 | 12 | 0.22 | 75
M2 | 12 | 0.2 | 60
M3 | 12 | 0.16 | 46
M4 | 12 | 0.14 | 34
M5 | 12 | 0.14 | 29
M1 | 14 | 0.24 | 75
M2 | 14 | 0.22 | 60
M3 | 14 | 0.18 | 46
M4 | 14 | 0.15 | 34
M5 | 14 | 0.15 | 29
M1 | 16 | 0.26 | 75
M2 | 16 | 0.24 | 60
M3 | 16 | 0.19 | 46
M4 | 16 | 0.17 | 34
M5 | 16 | 0.17 | 29
M1 | 18 | 0.28 | 75
M2 | 18 | 0.26 | 60
M3 | 18 | 0.2 | 46
M4 | 18 | 0.18 | 34
M5 | 18 | 0.18 | 29
M1 | 20 | 0.3 | 75
M2 | 20 | 0.26 | 60
M3 | 20 | 0.22 | 46
M4 | 20 | 0.19 | 34
M5 | 20 | 0.19 | 29

## GROOVE
SMG | CW | F | V
P1 | 2 | 0.085 | 235
P2 | 2 | 0.085 | 230
P3 | 2 | 0.085 | 200
P4 | 2 | 0.08 | 175
P5 | 2 | 0.08 | 170
P6 | 2 | 0.08 | 190
P7 | 2 | 0.08 | 180
P8 | 2 | 0.085 | 165
P11 | 2 | 0.08 | 175
P12 | 2 | 0.055 | 110
M1 | 2 | 0.085 | 265
M2 | 2 | 0.08 | 215
M3 | 2 | 0.065 | 165
M4 | 2 | 0.055 | 120
M5 | 2 | 0.055 | 100
K1 | 2 | 0.085 | 215
K2 | 2 | 0.08 | 190
K3 | 2 | 0.08 | 160
K4 | 2 | 0.08 | 150
K5 | 2 | 0.07 | 95
K6 | 2 | 0.08 | 135
K7 | 2 | 0.07 | 120
N11 | 2 | 0.11 | 140
S1 | 2 | 0.055 | 29
S2 | 2 | 0.55 | 25
S3 | 2 | 0.05 | 22
P1 | 3 | 0.16 | 185
P2 | 3 | 0.16 | 180
P3 | 3 | 0.15 | 160
P4 | 3 | 0.15 | 140
P5 | 3 | 0.14 | 140
P6 | 3 | 0.14 | 155
P7 | 3 | 0.14 | 145
P8 | 3 | 0.15 | 135
P11 | 3 | 0.14 | 140
P12 | 3 | 0.095 | 95
M1 | 3 | 0.16 | 200
M2 | 3 | 0.14 | 175
M3 | 3 | 0.12 | 145
M4 | 3 | 0.1 | 115
M5 | 3 | 0.1 | 95
K1 | 3 | 0.16 | 165
K2 | 3 | 0.14 | 145
K3 | 3 | 0.14 | 120
K4 | 3 | 0.14 | 115
K5 | 3 | 0.13 | 70
K6 | 3 | 0.14 | 105
K7 | 3 | 0.13 | 90
N11 | 3 | 0.2 | 110
S1 | 3 | 0.1 | 24
S2 | 3 | 0.1 | 21
S3 | 3 | 0.095 | 18
P1 | 4 | 0.19 | 175
P2 | 4 | 0.19 | 170
P3 | 4 | 0.18 | 150
P4 | 4 | 0.18 | 130
P5 | 4 | 0.18 | 125
P6 | 4 | 0.17 | 145
P7 | 4 | 0.17 | 135
P8 | 4 | 0.18 | 125
P11 | 4 | 0.17 | 130
P12 | 4 | 0.12 | 85
M1 | 4 | 0.19 | 170
M2 | 4 | 0.18 | 145
M3 | 4 | 0.14 | 130
M4 | 4 | 0.12 | 105
M5 | 4 | 0.12 | 90
K1 | 4 | 0.19 | 150
K2 | 4 | 0.18 | 125
K3 | 4 | 0.18 | 105
K4 | 4 | 0.18 | 100
K5 | 4 | 0.16 | 65
K6 | 4 | 0.18 | 95
K7 | 4 | 0.16 | 80
N11 | 4 | 0.24 | 100
S1 | 4 | 0.12 | 22
S2 | 4 | 0.12 | 19
S3 | 4 | 0.11 | 17

## INTGROOVE
SMG | CW | F | V
P1 | 3 | 0.022 | 150
P2 | 3 | 0.022 | 150
P3 | 3 | 0.02 | 130
P4 | 3 | 0.02 | 115
P5 | 3 | 0.02 | 110
P6 | 3 | 0.02 | 120
P7 | 3 | 0.02 | 115
P8 | 3 | 0.02 | 110
P11 | 3 | 0.02 | 110
P12 | 3 | 0.014 | 65
M1 | 3 | 0.022 | 90
M2 | 3 | 0.02 | 65
M3 | 3 | 0.016 | 41
M4 | 3 | 0.014 | 27
M5 | 3 | 0.014 | 22
K1 | 3 | 0.022 | 160
K2 | 3 | 0.02 | 130
K3 | 3 | 0.02 | 110
K4 | 3 | 0.02 | 105
K5 | 3 | 0.018 | 65
K6 | 3 | 0.02 | 105
K7 | 3 | 0.018 | 85
N11 | 3 | 0.028 | 95
S1 | 3 | 0.014 | 18
S2 | 3 | 0.14 | 15
S3 | 3 | 0.013 | 13

## K_hrc
HRC__PROC | KHRC
1 | 1.8
1 | 1.6
1 | 1.4
1 | 1.2
1 | 1
1 | 0.8
1 | 0.6
1 | 0.4
1 | 0.3
2 | 0.2

## k_mpa
MPA_PROC | KMPA
40 | 1.6
50 | 1.5
60 | 1.4
70 | 1.3
80 | 1.2
90 | 1.1
100 | 1
115 | 0.9
130 | 0.8
145 | 0.7
160 | 0.6
180 | 0.5
200 | 0.4
250 | 0.3

## METAL
ID_MAT | MATER_TYP | SMG | M_MARKA | MPA | HB | KC | ETAL_MPA | ETAL_HB | MC | ETAL_NAME
1 | Низколегированные ферритные стали, C < 0.25%. Низколегированные сварочные конструкционные стали | P2 | Ст0 | 460 | 105 | 1600 | 420 |  | 0 | S235JRG2
2 | Низколегированные ферритные стали, C < 0.25%. Низколегированные сварочные конструкционные стали | P2 | ВСт2кп | 460 | 105 | 1600 | 420 |  | 0 | S235JRG2
3 | Низколегированные ферритные стали, C < 0.25%. Низколегированные сварочные конструкционные стали | P2 | ВСт2сп | 460 | 105 | 1600 | 420 |  | 0 | S235JRG2
4 | Низколегированные ферритные стали, C < 0.25%. Низколегированные сварочные конструкционные стали | P2 | Ст3кп | 420 | 131 | 1600 | 420 |  | 0 | S235JRG2
5 | Низколегированные ферритные стали, C < 0.25%. Низколегированные сварочные конструкционные стали | P2 | ВСт3пс | 400 | 124 | 1600 | 420 |  | 0 | S235JRG2
6 | Низколегированные ферритные стали, C < 0.25%. Низколегированные сварочные конструкционные стали | P2 | ВСт3сп | 400 | 124 | 1600 | 420 |  | 0 | S235JRG2
7 | Низколегированные ферритные стали, C < 0.25%. Низколегированные сварочные конструкционные стали | P2 | Ст3Гпс | 400 | 124 | 1600 | 420 |  | 0 | S235JRG2
8 | Низколегированные ферритные стали, C < 0.25%. Низколегированные сварочные конструкционные стали | P2 | Ст4кп | 465 | 143 | 1600 | 420 |  | 0 | S235JRG2
9 | Низколегированные ферритные стали, C < 0.25%. Низколегированные сварочные конструкционные стали | P2 | Ст4пс | 480 | 143 | 1600 | 420 |  | 0 | S235JRG2
10 | Низколегированные ферритные стали, C < 0.25%. Низколегированные сварочные конструкционные стали | P2 | Ст4сп | 435 | 143 | 1600 | 420 |  | 0 | S235JRG2
11 | Низколегированные ферритные стали, C < 0.25%. Низколегированные сварочные конструкционные стали | P2 | ‘в6Їб | 600 | 197 | 1600 | 420 |  | 0 | S235JRG2
12 | Низколегированные ферритные стали, C < 0.25%. Низколегированные сварочные конструкционные стали | P2 | ‘в6бЇ | 600 | 197 | 1600 | 420 |  | 0 | S235JRG2
13 | Низколегированные ферритные стали, C < 0.25%. Низколегированные сварочные конструкционные стали | P2 | 8 | 315 | 131 | 1600 | 420 |  | 0 | S235JRG2
14 | Низколегированные ферритные стали, C < 0.25%. Низколегированные сварочные конструкционные стали | P2 | 08пс | 315 | 131 | 1600 | 420 |  | 0 | S235JRG2
15 | Низколегированные ферритные стали, C < 0.25%. Низколегированные сварочные конструкционные стали | P2 | 08кп | 315 | 131 | 1600 | 420 |  | 0 | S235JRG2
16 | Низколегированные ферритные стали, C < 0.25%. Низколегированные сварочные конструкционные стали | P2 | 10 | 335 | 105 | 1600 | 420 |  | 0 | S235JRG2
17 | Низколегированные ферритные стали, C < 0.25%. Низколегированные сварочные конструкционные стали | P2 | 10пс | 450 | 105 | 1600 | 420 |  | 0 | S235JRG2
18 | Низколегированные ферритные стали, C < 0.25%. Низколегированные сварочные конструкционные стали | P2 | 10кп | 450 | 105 | 1600 | 420 |  | 0 | S235JRG2
19 | Ферритные/перлитные стали, C < 0.25%. Сварочные конструкционные стали. Поверхностно упрочненные стали | P3 | ВСт5пс | 640 | 158 | 1800 | 550 |  | 0 | 16 MnCr 5
20 | Ферритные/перлитные стали, C < 0.25%. Сварочные конструкционные стали. Поверхностно упрочненные стали | P3 | ВСт5сп | 640 | 158 | 1800 | 550 |  | 0 | 16 MnCr 5
21 | Низколегированные ферритные стали, C < 0.25%. Низколегированные сварочные конструкционные стали | P2 | 15 | 373 | 149 | 1600 | 420 |  | 0 | S235JRG2
22 | Низколегированные ферритные стали, C < 0.25%. Низколегированные сварочные конструкционные стали | P2 | 15пс | 450 | 143 | 1600 | 420 |  | 0 | S235JRG2
23 | Низколегированные ферритные стали, C < 0.25%. Низколегированные сварочные конструкционные стали | P2 | 15кп | 450 | 143 | 1600 | 420 |  | 0 | S235JRG2
24 | Низколегированные ферритные стали, C < 0.25%. Низколегированные сварочные конструкционные стали | P2 | 20 | 390 | 163 | 1600 | 420 |  | 0 | S235JRG2
25 | Низколегированные ферритные стали, C < 0.25%. Низколегированные сварочные конструкционные стали | P2 | 20пс | 440 | 163 | 1600 | 420 |  | 0 | S235JRG2
26 | Низколегированные ферритные стали, C < 0.25%. Низколегированные сварочные конструкционные стали | P2 | 20кп | 440 | 163 | 1600 | 420 |  | 0 | S235JRG2
27 | Автоматные стали. Низколигированные стали. | P1 | А12 | 410 | 160 | 1500 | 385 |  | 0 | 11 SMn30
28 | Автоматные стали. Низколигированные стали. | P1 | А20 | 450 | 168 | 1500 | 385 |  | 0 | 11 SMn30
29 | Автоматные стали. Низколигированные стали. | P1 | А30 | 510 | 185 | 1500 | 385 |  | 0 | 11 SMn30
30 | Автоматные стали. Низколигированные стали. | P1 | А40Г | 590 | 207 | 1500 | 385 |  | 0 | 11 SMn30
31 | Низколегированные ферритные стали, C < 0.25%. Низколегированные сварочные конструкционные стали | P2 | 25 | 275 | 170 | 1600 | 420 |  | 0 | S235JRG2
32 | Низколегированные конструкционные стали общего назначения, 0,25% < C < 0,65%. Низколегированные закаленные и | P4 | 09Г2С | 520 | 170 | 2000 | 660 |  | 0 | C 45E
33 | Ферритные/перлитные стали, C < 0.25%. Сварочные конструкционные стали. Поверхностно упрочненные стали | P3 | 30 | 460 | 143 | 1800 | 550 |  | 0 | 16 MnCr 5
34 | Ферритные/перлитные стали, C < 0.25%. Сварочные конструкционные стали. Поверхностно упрочненные стали | P3 | 35 | 510 | 150 | 1800 | 550 |  | 0 | 16 MnCr 5
35 | Ферритные/перлитные стали, C < 0.25%. Сварочные конструкционные стали. Поверхностно упрочненные стали | P3 | 40 | 520 | 170 | 1800 | 550 |  | 0 | 16 MnCr 5
36 | Низколегированные конструкционные стали общего назначения, 0,25% < C < 0,65%. Низколегированные закаленные и | P4 | 45 | 660 | 175 | 2000 | 660 |  | 0 | C 45E
37 | Низколегированные конструкционные стали общего назначения, 0,25% < C < 0,65%. Низколегированные закаленные и | P4 | 55 | 800 | 255 | 2000 | 660 |  | 0 | C 45E
38 | Низколегированные конструкционные стали общего назначения, 0,25% < C < 0,65%. Низколегированные закаленные и | P4 | 15Г | 515 | 163 | 2000 | 660 |  | 0 | C 45E
39 | Низколегированные конструкционные стали общего назначения, 0,25% < C < 0,65%. Низколегированные закаленные и | P4 | 30Г | 570 | 187 | 2000 | 660 |  | 0 | C 45E
40 | Низколегированные конструкционные стали общего назначения, 0,25% < C < 0,65%. Низколегированные закаленные и | P4 | 35Г | 630 | 207 | 2000 | 660 |  | 0 | C 45E
41 | Низколегированные конструкционные стали общего назначения, 0,25% < C < 0,65%. Низколегированные закаленные и | P4 | 10Г2 | 430 | 145 | 2000 | 660 |  | 0 | C 45E
42 | Ферритные/перлитные стали, C < 0.25%. Сварочные конструкционные стали. Поверхностно упрочненные стали | P3 | 20XГСФЛ | 550 | 192 | 1800 | 550 |  | 0 | 16 MnCr 5
43 | Низколегированные конструкционные стали общего назначения, 0,25% < C < 0,65%. Низколегированные закаленные и | P4 | 30ГСЛ | 515 | 156 | 2000 | 660 |  | 0 | C 45E
44 | Конструкционные стали, 0,25% < C < 0,65%. Закаленные и отпущенные стали | P5 | 30ХГСФЛ | 686 | 238 | 2020 | 700 |  | 0 | 42 CrMo 4
45 | Ферритные/перлитные стали, C < 0.25%. Сварочные конструкционные стали. Поверхностно упрочненные стали | P3 | 20ХМЛ | 460 | 157 | 1800 | 550 |  | 0 | 16 MnCr 5
46 | Конструкционные стали, 0,25% < C < 0,65%. Закаленные и отпущенные стали | P5 | 30ХГФРЛ | 700 | 228 | 2020 | 700 |  | 0 | 42 CrMo 4
47 | Низколегированные конструкционные стали общего назначения, 0,25% < C < 0,65%. Низколегированные закаленные и | P4 | 35ГЛ | 575 | 205 | 2000 | 660 |  | 0 | C 45E
48 | Конструкционные стали, 0,25% < C < 0,65%. Закаленные и отпущенные стали | P5 | 35ХН2МЛ | 780 | 257 | 2020 | 700 |  | 0 | 42 CrMo 4
49 | Конструкционные стали, 0,25% < C < 0,65%. Закаленные и отпущенные стали | P5 | 35ХНЛ | 686 | 238 | 2020 | 700 |  | 0 | 42 CrMo 4
50 | Конструкционные стали, 0,25% < C < 0,65%. Закаленные и отпущенные стали | P5 | 20ХГСНДМЛ | 560 | 238 | 2020 | 700 |  | 0 | 42 CrMo 4
51 | Конструкционные стали, 0,25% < C < 0,65%. Закаленные и отпущенные стали | P5 | 32Х06Л | 650 | 200 | 2020 | 700 |  | 0 | 42 CrMo 4
52 | Конструкционные стали, 0,25% < C < 0,65%. Закаленные и отпущенные стали | P5 | 35ХМЛ | 640 | 176 | 2020 | 700 |  | 0 | 42 CrMo 4
53 | Низколегированные конструкционные стали общего назначения, 0,25% < C < 0,65%. Низколегированные закаленные и | P4 | 60 | 680 | 241 | 2000 | 660 |  | 0 | C 45E
54 | Низколегированные конструкционные стали общего назначения, 0,25% < C < 0,65%. Низколегированные закаленные и | P4 | 40Г | 590 | 195 | 2000 | 660 |  | 0 | C 45E
55 | Низколегированные конструкционные стали общего назначения, 0,25% < C < 0,65%. Низколегированные закаленные и | P4 | 50Г | 710 | 202 | 2000 | 660 |  | 0 | C 45E
56 | Низколегированные конструкционные стали общего назначения, 0,25% < C < 0,65%. Низколегированные закаленные и | P4 | 60Г | 800 | 229 | 2000 | 660 |  | 0 | C 45E
57 | Низколегированные конструкционные стали общего назначения, 0,25% < C < 0,65%. Низколегированные закаленные и | P4 | 65Г | 980 | 285 | 2000 | 660 |  | 0 | C 45E
58 | Низколегированные конструкционные стали общего назначения, 0,25% < C < 0,65%. Низколегированные закаленные и | P4 | 35Г2 | 530 | 176 | 2000 | 660 |  | 0 | C 45E
59 | Низколегированные конструкционные стали общего назначения, 0,25% < C < 0,65%. Низколегированные закаленные и | P4 | 40Г2 | 660 | 201 | 2000 | 660 |  | 0 | C 45E
60 | Низколегированные конструкционные стали общего назначения, 0,25% < C < 0,65%. Низколегированные закаленные и | P4 | 45Г2 | 760 | 229 | 2000 | 660 |  | 0 | C 45E
61 | Низколегированные конструкционные стали общего назначения, 0,25% < C < 0,65%. Низколегированные закаленные и | P4 | 50Г2 | 730 | 229 | 2000 | 660 |  | 0 | C 45E
62 | Ферритные/перлитные стали, C < 0.25%. Сварочные конструкционные стали. Поверхностно упрочненные стали | P3 | 18ХГТ | 530 | 157 | 1800 | 550 |  | 0 | 16 MnCr 5
63 | Низколегированные конструкционные стали общего назначения, 0,25% < C < 0,65%. Низколегированные закаленные и | P4 | 15ХФ | 650 | 187 | 2000 | 660 |  | 0 | C 45E
64 | Ферритные/перлитные стали, C < 0.25%. Сварочные конструкционные стали. Поверхностно упрочненные стали | P3 | 20Х | 460 | 131 | 1800 | 550 |  | 0 | 16 MnCr 5
65 | Конструкционные стали, 0,25% < C < 0,65%. Закаленные и отпущенные стали | P5 | 30Х | 615 | 187 | 2020 | 700 |  | 0 | 42 CrMo 4
66 | Конструкционные стали, 0,25% < C < 0,65%. Закаленные и отпущенные стали | P5 | 35Х | 655 | 197 | 2020 | 700 |  | 0 | 42 CrMo 4
67 | Конструкционные стали, 0,25% < C < 0,65%. Закаленные и отпущенные стали | P5 | 30ХРА | 1050 | 241 | 2020 | 700 |  | 0 | 42 CrMo 4
68 | Конструкционные стали, 0,25% < C < 0,65%. Закаленные и отпущенные стали | P5 | 38ХА | 930 | 207 | 2020 | 700 |  | 0 | 42 CrMo 4
69 | Конструкционные стали, 0,25% < C < 0,65%. Закаленные и отпущенные стали | P5 | 40Х | 610 | 165 | 2020 | 700 |  | 0 | 42 CrMo 4
70 | Конструкционные стали, 0,25% < C < 0,65%. Закаленные и отпущенные стали | P5 | 45Х | 620 | 197 | 2020 | 700 |  | 0 | 42 CrMo 4
71 | Конструкционные стали, 0,25% < C < 0,65%. Закаленные и отпущенные стали | P5 | 50Х | 630 | 207 | 2020 | 700 |  | 0 | 42 CrMo 4
72 | Конструкционные стали, 0,25% < C < 0,65%. Закаленные и отпущенные стали | P5 | 20Х2Н4А | 880 | 259 | 2020 | 700 |  | 0 | 42 CrMo 4
73 | Низколегированные конструкционные стали общего назначения, 0,25% < C < 0,65%. Низколегированные закаленные и | P4 | 20ХГНР | 1100 | 300 | 2000 | 660 |  | 0 | C 45E
74 | Низколегированные конструкционные стали общего назначения, 0,25% < C < 0,65%. Низколегированные закаленные и | P4 | 20ХГР | 1000 | 300 | 2000 | 660 |  | 0 | C 45E
75 | Низколегированные конструкционные стали общего назначения, 0,25% < C < 0,65%. Низколегированные закаленные и | P4 | 20ХГСА | 780 | 230 | 2000 | 660 |  | 0 | C 45E
76 | Низколегированные конструкционные стали общего назначения, 0,25% < C < 0,65%. Низколегированные закаленные и | P4 | 20ХН2М | 1080 | 290 | 2000 | 660 |  | 0 | C 45E
77 | Низколегированные конструкционные стали общего назначения, 0,25% < C < 0,65%. Низколегированные закаленные и | P4 | 20ХН3А | 835 | 256 | 2000 | 660 |  | 0 | C 45E
78 | Конструкционные стали, 0,25% < C < 0,65%. Закаленные и отпущенные стали | P5 | 20ХН4ФА | 880 | 269 | 2020 | 700 |  | 0 | 42 CrMo 4
79 | Низколегированные конструкционные стали общего назначения, 0,25% < C < 0,65%. Низколегированные закаленные и | P4 | 20ХН | 780 | 233 | 2000 | 660 |  | 0 | C 45E
80 | Конструкционные стали, 0,25% < C < 0,65%. Закаленные и отпущенные стали | P5 | 40ХН | 690 | 204 | 2020 | 700 |  | 0 | 42 CrMo 4
81 | Конструкционные стали, 0,25% < C < 0,65%. Закаленные и отпущенные стали | P5 | 45ХН | 735 | 207 | 2020 | 700 |  | 0 | 42 CrMo 4
82 | Конструкционные стали, 0,25% < C < 0,65%. Закаленные и отпущенные стали | P5 | 50ХН | 700 | 195 | 2020 | 700 |  | 0 | 42 CrMo 4
83 | Низколегированные конструкционные стали общего назначения, 0,25% < C < 0,65%. Низколегированные закаленные и | P4 | 12ХН2 | 780 | 249 | 2000 | 660 |  | 0 | C 45E
84 | Низколегированные конструкционные стали общего назначения, 0,25% < C < 0,65%. Низколегированные закаленные и | P4 | 12ХН3А | 625 | 185 | 2000 | 660 |  | 0 | C 45E
85 | Низколегированные конструкционные стали общего назначения, 0,25% < C < 0,65%. Низколегированные закаленные и | P4 | 12ХН2А | 625 | 185 | 2000 | 660 |  | 0 | C 45E
86 | Конструкционные стали, 0,25% < C < 0,65%. Закаленные и отпущенные стали | P5 | 12Х2Н4А | 625 | 185 | 2020 | 700 |  | 0 | 42 CrMo 4
87 | Низколегированные конструкционные стали общего назначения, 0,25% < C < 0,65%. Низколегированные закаленные и | P4 | 20ХНР | 780 | 275 | 2000 | 660 |  | 0 | C 45E
88 | Низколегированные конструкционные стали общего назначения, 0,25% < C < 0,65%. Низколегированные закаленные и | P4 | 25ХГСА | 850 | 250 | 2000 | 660 |  | 0 | C 45E
89 | Низколегированные конструкционные стали общего назначения, 0,25% < C < 0,65%. Низколегированные закаленные и | P4 | 25ХГТ | 850 | 260 | 2000 | 660 |  | 0 | C 45E
90 | Конструкционные стали, 0,25% < C < 0,65%. Закаленные и отпущенные стали | P5 | 33ХС | 860 | 249 | 2020 | 700 |  | 0 | 42 CrMo 4
91 | Конструкционные стали, 0,25% < C < 0,65%. Закаленные и отпущенные стали | P5 | 38ХС | 830 | 255 | 2020 | 700 |  | 0 | 42 CrMo 4
92 | Конструкционные стали, 0,25% < C < 0,65%. Закаленные и отпущенные стали | P5 | 40ХС | 830 | 263 | 2020 | 700 |  | 0 | 42 CrMo 4
93 | Конструкционные стали, 0,25% < C < 0,65%. Закаленные и отпущенные стали | P5 | 30ХГСН2А | 860 | 255 | 2020 | 700 |  | 0 | 42 CrMo 4
94 | Конструкционные стали, 0,25% < C < 0,65%. Закаленные и отпущенные стали | P5 | 30ХН2МФА | 655 | 230 | 2020 | 700 |  | 0 | 42 CrMo 4
95 | Конструкционные стали, 0,25% < C < 0,65%. Закаленные и отпущенные стали | P5 | 30ХН3А | 830 | 241 | 2020 | 700 |  | 0 | 42 CrMo 4
96 | Конструкционные стали, 0,25% < C < 0,65%. Закаленные и отпущенные стали | P5 | 30ХН3М2ФА | 900 | 300 | 2020 | 700 |  | 0 | 42 CrMo 4
97 | Конструкционные стали, 0,25% < C < 0,65%. Закаленные и отпущенные стали | P5 | 30ХГТ | 860 | 364 | 2020 | 700 |  | 0 | 42 CrMo 4
98 | Конструкционные стали, 0,25% < C < 0,65%. Закаленные и отпущенные стали | P5 | 30ХГСА | 710 | 213 | 2020 | 700 |  | 0 | 42 CrMo 4
99 | Конструкционные стали, 0,25% < C < 0,65%. Закаленные и отпущенные стали | P5 | 35ХГСА | 710 | 213 | 2020 | 700 |  | 0 | 42 CrMo 4
100 | Конструкционные стали, 0,25% < C < 0,65%. Закаленные и отпущенные стали | P5 | 30ХМ | 930 | 249 | 2020 | 700 |  | 0 | 42 CrMo 4
101 | Конструкционные стали, 0,25% < C < 0,65%. Закаленные и отпущенные стали | P5 | 30ХМА | 930 | 249 | 2020 | 700 |  | 0 | 42 CrMo 4
102 | Конструкционные стали, 0,25% < C < 0,65%. Закаленные и отпущенные стали | P5 | 40ХФА | 685 | 241 | 2020 | 700 |  | 0 | 42 CrMo 4
103 | Низколегированные конструкционные стали общего назначения, 0,25% < C < 0,65%. Низколегированные закаленные и | P4 | 47ГТ | 630 | 255 | 2000 | 660 |  | 0 | C 45E
104 | Ферритные/перлитные стали, C < 0.25%. Сварочные конструкционные стали. Поверхностно упрочненные стали | P3 | 12ХМ | 455 | 136 | 1800 | 550 |  | 0 | 16 MnCr 5
105 | Ферритные/перлитные стали, C < 0.25%. Сварочные конструкционные стали. Поверхностно упрочненные стали | P3 | 12Х1МФ | 460 | 138 | 1800 | 550 |  | 0 | 16 MnCr 5
106 | Ферритные/перлитные стали, C < 0.25%. Сварочные конструкционные стали. Поверхностно упрочненные стали | P3 | 15ХМ | 460 | 138 | 1800 | 550 |  | 0 | 16 MnCr 5
107 | Конструкционные стали, 0,25% < C < 0,65%. Закаленные и отпущенные стали | P5 | 15Х5М | 390 | 170 | 2020 | 700 |  | 0 | 42 CrMo 4
108 | Конструкционные стали, 0,25% < C < 0,65%. Закаленные и отпущенные стали | P5 | 20Х3МВФ | 530 | 157 | 2020 | 700 |  | 0 | 42 CrMo 4
109 | Низколегированные конструкционные стали общего назначения, 0,25% < C < 0,65%. Низколегированные закаленные и | P4 | 25Х1МФ | 880 | 229 | 2000 | 660 |  | 0 | C 45E
110 | Низколегированные конструкционные стали общего назначения, 0,25% < C < 0,65%. Низколегированные закаленные и | P4 | 25Х2М1Ф | 900 | 256 | 2000 | 660 |  | 0 | C 45E
111 | Низколегированные конструкционные стали общего назначения, 0,25% < C < 0,65%. Низколегированные закаленные и | P4 | 65 | 980 | 255 | 2000 | 660 |  | 0 | C 45E
112 | Низколегированные упрочненные стали, C > 0.65%. Низколегированные пружинные и подшипниковые стали | P6 | 70 | 1030 | 269 | 2100 | 600 |  | 0 | C 100S
113 | Низколегированные упрочненные стали, C > 0.65%. Низколегированные пружинные и подшипниковые стали | P6 | 85 | 1130 | 290 | 2100 | 600 |  | 0 | C 100S
114 | Низколегированные конструкционные стали общего назначения, 0,25% < C < 0,65%. Низколегированные закаленные и | P4 | 60Г | 860 | 229 | 2000 | 660 |  | 0 | C 45E
115 | Конструкционные стали, 0,25% < C < 0,65%. Закаленные и отпущенные стали | P5 | 55ХГР | 1270 | 302 | 2020 | 700 |  | 0 | 42 CrMo 4
116 | Конструкционные стали, 0,25% < C < 0,65%. Закаленные и отпущенные стали | P5 | 55С2 | 890 | 262 | 2020 | 700 |  | 0 | 42 CrMo 4
117 | Конструкционные стали, 0,25% < C < 0,65%. Закаленные и отпущенные стали | P5 | 60С2А | 1100 | 302 | 2020 | 700 |  | 0 | 42 CrMo 4
118 | Конструкционные стали, 0,25% < C < 0,65%. Закаленные и отпущенные стали | P5 | 50ХГА | 1177 | 269 | 2020 | 700 |  | 0 | 42 CrMo 4
119 | Конструкционные стали, 0,25% < C < 0,65%. Закаленные и отпущенные стали | P5 | 50ХФА | 900 | 269 | 2020 | 700 |  | 0 | 42 CrMo 4
120 | Конструкционные стали, 0,25% < C < 0,65%. Закаленные и отпущенные стали | P5 | 50ХГФА | 1000 | 269 | 2020 | 700 |  | 0 | 42 CrMo 4
121 | Упрочненные стали, C > 0.65%. Пружинные и подшипниковые стали | P7 | 60С2ХА | 1470 | 321 | 2160 | 650 |  | 0 | 100 Cr 6
122 | Упрочненные стали, C > 0.65%. Пружинные и подшипниковые стали | P7 | 60С2ХФА | 1670 | 321 | 2160 | 650 |  | 0 | 100 Cr 6
123 | Упрочненные стали, C > 0.65%. Пружинные и подшипниковые стали | P7 | 65С2ВА | 1860 | 321 | 2160 | 650 |  | 0 | 100 Cr 6
124 | Упрочненные стали, C > 0.65%. Пружинные и подшипниковые стали | P7 | 60С2Н2А | 1470 | 302 | 2160 | 650 |  | 0 | 100 Cr 6
125 | Низколегированные упрочненные стали, C > 0.65%. Низколегированные пружинные и подшипниковые стали | P6 | У7 | 620 | 187 | 2100 | 600 |  | 0 | C 100S
126 | Низколегированные упрочненные стали, C > 0.65%. Низколегированные пружинные и подшипниковые стали | P6 | У7А | 620 | 187 | 2100 | 600 |  | 0 | C 100S
127 | Низколегированные упрочненные стали, C > 0.65%. Низколегированные пружинные и подшипниковые стали | P6 | У8 | 620 | 187 | 2100 | 600 |  | 0 | C 100S
128 | Низколегированные упрочненные стали, C > 0.65%. Низколегированные пружинные и подшипниковые стали | P6 | У8А | 620 | 187 | 2100 | 600 |  | 0 | C 100S
129 | Конструкционные стали, 0,25% < C < 0,65%. Закаленные и отпущенные стали | P5 | 55ХГР | 1270 | 285 | 2020 | 700 |  | 0 | 42 CrMo 4
130 | Конструкционные стали, 0,25% < C < 0,65%. Закаленные и отпущенные стали | P5 | 60ХН | 680 | 229 | 2020 | 700 |  | 0 | 42 CrMo 4
131 | Конструкционные стали, 0,25% < C < 0,65%. Закаленные и отпущенные стали | P5 | 45ХНМ | 690 | 197 | 2020 | 700 |  | 0 | 42 CrMo 4
132 | Конструкционные стали, 0,25% < C < 0,65%. Закаленные и отпущенные стали | P5 | 60ХГ | 670 | 265 | 2020 | 700 |  | 0 | 42 CrMo 4
133 | Ферритные и мартенситные нержавеющие стали | P11 | 08Х13 | 590 | 154 | 2000 | 675 |  | 0 | X 20 Cr 13
134 | Ферритные и мартенситные нержавеющие стали | P11 | 12Х13 | 730 | 235 | 2000 | 675 |  | 0 | X 20 Cr 13
135 | Ферритные и мартенситные нержавеющие стали | P11 | 08Х17Т | 440 | 160 | 2000 | 675 |  | 0 | X 20 Cr 13
136 | Ферритные и мартенситные нержавеющие стали | P11 | 12Х17 | 390 | 150 | 2000 | 675 |  | 0 | X 20 Cr 13
137 | Конструкционные стали, 0,25% < C < 0,65%. Закаленные и отпущенные стали | P5 | 25Х2НМЛ | 750 | 260 | 2020 | 700 |  | 0 | 42 CrMo 4
138 | Высоколегированные аустенитные и дуплексные нержавеющие стали | M4 | 20Х25Н19С2Л | 491 | 145 | 2230 |  |  | 0 | X 2 CrNiMoN 22 5 3
139 | Низколегированные конструкционные стали общего назначения, 0,25% < C < 0,65%. Низколегированные закаленные и | P4 | 08ГДНФЛ | 441 | 152 | 2000 | 660 |  | 0 | C 45E
140 | Ферритные/перлитные стали, C < 0.25%. Сварочные конструкционные стали. Поверхностно упрочненные стали | P3 | 45Л | 540 | 192 | 1800 | 550 |  | 0 | 16 MnCr 5
141 | Ферритные/перлитные стали, C < 0.25%. Сварочные конструкционные стали. Поверхностно упрочненные стали | P3 | 40ХЛ | 630 | 202 | 1800 | 550 |  | 0 | 16 MnCr 5
142 | Ферритные/перлитные стали, C < 0.25%. Сварочные конструкционные стали. Поверхностно упрочненные стали | P3 | 45ФЛ | 600 | 160 | 1800 | 550 |  | 0 | 16 MnCr 5
143 | Ферритные/перлитные стали, C < 0.25%. Сварочные конструкционные стали. Поверхностно упрочненные стали | P3 | 50Л | 580 | 200 | 1800 | 550 |  | 0 | 16 MnCr 5
144 | Конструкционные стали, 0,25% < C < 0,65%. Закаленные и отпущенные стали | P5 | 35ХГСЛ | 520 | 220 | 2020 | 700 |  | 0 | 42 CrMo 4
145 | Ферритные/перлитные стали, C < 0.25%. Сварочные конструкционные стали. Поверхностно упрочненные стали | P3 | 40Л | 550 | 200 | 1800 | 550 |  | 0 | 16 MnCr 5
146 | Ферритные/перлитные стали, C < 0.25%. Сварочные конструкционные стали. Поверхностно упрочненные стали | P3 | 35Л | 470 | 160 | 1800 | 550 |  | 0 | 16 MnCr 5
147 | Ферритные/перлитные стали, C < 0.25%. Сварочные конструкционные стали. Поверхностно упрочненные стали | P3 | 55Л | 590 | 201 | 1800 | 550 |  | 0 | 16 MnCr 5
148 | Низколегированные конструкционные стали общего назначения, 0,25% < C < 0,65%. Низколегированные закаленные и | P4 | 12ДН2ФЛ | 707 | 200 | 2000 | 660 |  | 0 | C 45E
149 | Низколегированные конструкционные стали общего назначения, 0,25% < C < 0,65%. Низколегированные закаленные и | P4 | 14Х2ГМРЛ | 690 | 186 | 2000 | 660 |  | 0 | C 45E
150 | Высоколегированные аустенитные и дуплексные нержавеющие стали | M4 | 20Х20Н14С2Л | 491 | 146 | 2230 |  |  | 0 | X 2 CrNiMoN 22 5 3
151 | Упрочненные стали, C > 0.65%. Пружинные и подшипниковые стали | P7 | 80ГСЛ | 1020 | 248 | 2160 | 650 |  | 0 | 100 Cr 6
152 | Ферритные/перлитные стали, C < 0.25%. Сварочные конструкционные стали. Поверхностно упрочненные стали | P3 | 58 | 600 | 255 | 1800 | 550 |  | 0 | 16 MnCr 5
153 | Низколегированные упрочненные стали, C > 0.65%. Низколегированные пружинные и подшипниковые стали | P6 | 75 | 1080 | 263 | 2100 | 600 |  | 0 | C 100S
154 | Конструкционные стали, 0,25% < C < 0,65%. Закаленные и отпущенные стали | P5 | 34ХН1М | 650 | 220 | 2020 | 700 |  | 0 | 42 CrMo 4
155 | Конструкционные стали, 0,25% < C < 0,65%. Закаленные и отпущенные стали | P5 | 34ХН3М | 640 | 220 | 2020 | 700 |  | 0 | 42 CrMo 4
156 | Конструкционные стали, 0,25% < C < 0,65%. Закаленные и отпущенные стали | P5 | 35ХН1М2ФА | 785 | 271 | 2020 | 700 |  | 0 | 42 CrMo 4
157 | Конструкционные стали, 0,25% < C < 0,65%. Закаленные и отпущенные стали | P5 | 36Х2Н2МФА | 930 | 331 | 2020 | 700 |  | 0 | 42 CrMo 4
158 | Конструкционные стали, 0,25% < C < 0,65%. Закаленные и отпущенные стали | P5 | 38Х2МЮА | 800 | 259 | 2020 | 700 |  | 0 | 42 CrMo 4
159 | Конструкционные стали, 0,25% < C < 0,65%. Закаленные и отпущенные стали | P5 | 38Х2Н2МА | 650 | 210 | 2020 | 700 |  | 0 | 42 CrMo 4
160 | Конструкционные стали, 0,25% < C < 0,65%. Закаленные и отпущенные стали | P5 | 38Х2Н3М | 1000 | 300 | 2020 | 700 |  | 0 | 42 CrMo 4
161 | Конструкционные стали, 0,25% < C < 0,65%. Закаленные и отпущенные стали | P5 | 38Х2НМ | 740 | 235 | 2020 | 700 |  | 0 | 42 CrMo 4
162 | Конструкционные стали, 0,25% < C < 0,65%. Закаленные и отпущенные стали | P5 | 38Х2НМФ | 840 | 243 | 2020 | 700 |  | 0 | 42 CrMo 4
163 | Конструкционные стали, 0,25% < C < 0,65%. Закаленные и отпущенные стали | P5 | 38ХГН | 640 | 215 | 2020 | 700 |  | 0 | 42 CrMo 4
164 | Конструкционные стали, 0,25% < C < 0,65%. Закаленные и отпущенные стали | P5 | 38ХМА | 980 | 290 | 2020 | 700 |  | 0 | 42 CrMo 4
165 | Конструкционные стали, 0,25% < C < 0,65%. Закаленные и отпущенные стали | P5 | 38ХН3МА | 785 | 271 | 2020 | 700 |  | 0 | 42 CrMo 4
166 | Конструкционные стали, 0,25% < C < 0,65%. Закаленные и отпущенные стали | P5 | 38ХН3МФА | 835 | 331 | 2020 | 700 |  | 0 | 42 CrMo 4
167 | Конструкционные стали, 0,25% < C < 0,65%. Закаленные и отпущенные стали | P5 | 40ХН2МА | 880 | 269 | 2020 | 700 |  | 0 | 42 CrMo 4
168 | Конструкционные стали, 0,25% < C < 0,65%. Закаленные и отпущенные стали | P5 | 40Х2Н2МА | 560 | 231 | 2020 | 700 |  | 0 | 42 CrMo 4
169 | Конструкционные стали, 0,25% < C < 0,65%. Закаленные и отпущенные стали | P5 | 45ХН2МФА | 770 | 255 | 2020 | 700 |  | 0 | 42 CrMo 4
170 | Конструкционные стали, 0,25% < C < 0,65%. Закаленные и отпущенные стали | P5 | 18Х2Н4ВА | 860 | 269 | 2020 | 700 |  | 0 | 42 CrMo 4
171 | Конструкционные стали, 0,25% < C < 0,65%. Закаленные и отпущенные стали | P5 | 18Х2Н4МА | 880 | 275 | 2020 | 700 |  | 0 | 42 CrMo 4
172 | Конструкционные стали, 0,25% < C < 0,65%. Закаленные и отпущенные стали | P5 | 14Х2ГМР | 760 | 207 | 2020 | 700 |  | 0 | 42 CrMo 4
173 | Низколегированные упрочненные стали, C > 0.65%. Низколегированные пружинные и подшипниковые стали | P6 | У9А | 620 | 187 | 2100 | 600 |  | 0 | C 100S
174 | Низколегированные упрочненные стали, C > 0.65%. Низколегированные пружинные и подшипниковые стали | P6 | У10 | 700 | 197 | 2100 | 600 |  | 0 | C 100S
175 | Низколегированные упрочненные стали, C > 0.65%. Низколегированные пружинные и подшипниковые стали | P6 | У10А | 700 | 197 | 2100 | 600 |  | 0 | C 100S
176 | Упрочненные стали, C > 0.65%. Пружинные и подшипниковые стали | P7 | 9Х1 | 680 | 192 | 2160 | 650 |  | 0 | 100 Cr 6
177 | Упрочненные стали, C > 0.65%. Пружинные и подшипниковые стали | P7 | ХВ4Ф | 800 | 255 | 2160 | 650 |  | 0 | 100 Cr 6
178 | Упрочненные стали, C > 0.65%. Пружинные и подшипниковые стали | P7 | 9ХС | 790 | 221 | 2160 | 650 |  | 0 | 100 Cr 6
179 | Упрочненные стали, C > 0.65%. Пружинные и подшипниковые стали | P7 | ХВГ | 760 | 235 | 2160 | 650 |  | 0 | 100 Cr 6
180 | Упрочненные стали, C > 0.65%. Пружинные и подшипниковые стали | P7 | 9ХВГ | 750 | 241 | 2160 | 650 |  | 0 | 100 Cr 6
181 | Упрочненные стали, C > 0.65%. Пружинные и подшипниковые стали | P7 | 9Х2 | 680 | 182 | 2160 | 650 |  | 0 | 100 Cr 6
182 | Упрочненные стали, C > 0.65%. Пружинные и подшипниковые стали | P7 | 90ХФ | 680 | 182 | 2160 | 650 |  | 0 | 100 Cr 6
183 | Упрочненные стали, C > 0.65%. Пружинные и подшипниковые стали | P7 | 9Х2МФ | 610 | 189 | 2160 | 650 |  | 0 | 100 Cr 6
184 | Упрочненные стали, C > 0.65%. Пружинные и подшипниковые стали | P7 | 75ХМ | 750 | 225 | 2160 | 650 |  | 0 | 100 Cr 6
185 | Упрочненные стали, C > 0.65%. Пружинные и подшипниковые стали | P7 | 75ХСМФ | 750 | 225 | 2160 | 650 |  | 0 | 100 Cr 6
186 | Инструментальные стали. Быстрорежущая сталь | P8 | 60Х2СМФ | 910 | 270 | 2400 | 700 |  | 0 | X 40 CrMoV 5 1
187 | Инструментальные стали. Быстрорежущая сталь | P8 | 60ХСМФ | 940 | 278 | 2400 | 700 |  | 0 | X 40 CrMoV 5 1
188 | Ферритные и мартенситные нержавеющие стали | P11 | 20Х13 | 500 | 241 | 2000 | 675 |  | 0 | X 20 Cr 13
189 | Ферритные и мартенситные нержавеющие стали | P11 | 30Х13 | 600 | 241 | 2000 | 675 |  | 0 | X 20 Cr 13
190 | Ферритные и мартенситные нержавеющие стали | P11 | 40Х13 | 735 | 340 | 2000 | 675 |  | 0 | X 20 Cr 13
191 | Ферритные и мартенситные нержавеющие стали | P11 | 20Х17Н2 | 813 | 285 | 2000 | 675 |  | 0 | X 20 Cr 13
192 | Ферритные и мартенситные нержавеющие стали | P11 | 20Х13Л | 730 | 241 | 2000 | 675 |  | 0 | X 20 Cr 13
192 | Инструментальные стали. Быстрорежущая сталь | P8 | Х12 | 780 | 255 | 2400 | 700 |  | 0 | X 40 CrMoV 5 1
192 | Ферритные и мартенситные нержавеющие стали | P11 | 15Х28 | 450 | 160 | 2000 | 675 |  | 0 | X 20 Cr 13
192 | Низколегированные аустенитные нержавеющие стали | M2 | 08Х18Н10 | 470 | 170 | 1920 |  |  | 0 | X 5 CrNiS 18 10
192 | Ферритные и мартенситные нержавеющие стали | P11 | 08Х18Т1 | 460 | 165 | 2000 | 675 |  | 0 | X 20 Cr 13
192 | Ферритные и мартенситные нержавеющие стали | P11 | 10Х14АГ15 | 740 | 245 | 2000 | 675 |  | 0 | X 20 Cr 13
192 | Низколегированные аустенитные нержавеющие стали | M2 | 10Х14Г14Н4Т | 640 | 205 | 1920 |  |  | 0 | X 5 CrNiS 18 10
192 | Инструментальные стали. Быстрорежущая сталь | P8 | Х6ВФ | 241 | 299 | 2400 | 700 |  | 0 | X 40 CrMoV 5 1
192 | Инструментальные стали. Быстрорежущая сталь | P8 | Х12ВМ | 780 | 255 | 2400 | 700 |  | 0 | X 40 CrMoV 5 1
192 | Инструментальные стали. Быстрорежущая сталь | P8 | Х12МФ | 780 | 255 | 2400 | 700 |  | 0 | X 40 CrMoV 5 1
193 | Инструментальные стали. Быстрорежущая сталь | P8 | Х12Ф1 | 780 | 255 | 2400 | 700 |  | 0 | X 40 CrMoV 5 1
194 | Упрочненные стали, C > 0.65%. Пружинные и подшипниковые стали | P7 | 90ХМФ | 610 | 189 | 2160 | 650 |  | 0 | 100 Cr 6
195 | Упрочненные стали, C > 0.65%. Пружинные и подшипниковые стали | P7 | 75ХМФ | 600 | 170 | 2160 | 650 |  | 0 | 100 Cr 6
196 | Инструментальные стали. Быстрорежущая сталь | P8 | Р18 | 835 | 220 | 2400 | 700 |  | 0 | X 40 CrMoV 5 1
197 | Инструментальные стали. Быстрорежущая сталь | P8 | Р6М5 | 900 | 255 | 2400 | 700 |  | 0 | X 40 CrMoV 5 1
198 | Инструментальные стали. Быстрорежущая сталь | P8 | Р6М5К5 | 850 | 269 | 2400 | 700 |  | 0 | X 40 CrMoV 5 1
199 | Инструментальные стали. Быстрорежущая сталь | P8 | Р9 | 840 | 230 | 2400 | 700 |  | 0 | X 40 CrMoV 5 1
200 | Инструментальные стали. Быстрорежущая сталь | P8 | Р9М4К8 | 960 | 285 | 2400 | 700 |  | 0 | X 40 CrMoV 5 1
201 | Ферритные и мартенситные нержавеющие стали | P11 | 95Х18 | 700 | 215 | 2000 | 675 |  | 0 | X 20 Cr 13
202 | Высоколегированные аустенитные и дуплексные нержавеющие стали | M4 | 40Х24Н12СЛ | 575 | 165 | 2230 |  |  | 0 | X 2 CrNiMoN 22 5 3
203 | Низколегированные аустенитные нержавеющие стали | M2 | 08Х18Н10Т | 700 | 179 | 1920 |  |  | 0 | X 5 CrNiS 18 10
204 | Среднелегированные аустенитные нержавеющие стали | M3 | 10Х17Н13М2Т | 510 | 200 | 2070 |  |  | 0 | X 2 CrNiMo 18 14 3
205 | Низколегированные аустенитные нержавеющие стали | M2 | 12Х18Н9 | 490 | 179 | 1920 |  |  | 0 | X 5 CrNiS 18 10
206 | Низколегированные аустенитные нержавеющие стали | M2 | 12Х18Н10Т | 610 | 169 | 1920 |  |  | 0 | X 5 CrNiS 18 10
207 | Высоколегированные аустенитные и дуплексные нержавеющие стали | M4 | 12Х25Н16Г7АР | 690 | 179 | 2230 |  |  | 0 | X 2 CrNiMoN 22 5 3
208 | Ферритные и мартенситные нержавеющие стали | P11 | 13Х11Н2В2МФ | 1080 | 320 | 2000 | 675 |  | 0 | X 20 Cr 13
209 | Ферритные и мартенситные нержавеющие стали | P11 | 14Х17Н2 | 784 | 330 | 2000 | 675 |  | 0 | X 20 Cr 13
210 | Ферритные и мартенситные нержавеющие стали | P11 | 15Х12ВНМФ | 740 | 230 | 2000 | 675 |  | 0 | X 20 Cr 13
211 | Высоколегированные аустенитные и дуплексные нержавеющие стали | M4 | 17Х18Н9 | 880 | 261 | 2230 |  |  | 0 | X 2 CrNiMoN 22 5 3
212 | Ферритные и мартенситные нержавеющие стали | P11 | 20Х12ВНМФ | 610 | 187 | 2000 | 675 |  | 0 | X 20 Cr 13
213 | Ферритные и мартенситные нержавеющие стали | P11 | 25Х13Н2 | 830 | 245 | 2000 | 675 |  | 0 | X 20 Cr 13
214 | Низколегированные аустенитные нержавеющие стали | M2 | 12Х18Н9ТЛ | 490 | 156 | 1920 |  |  | 0 | X 5 CrNiS 18 10
215 | Низколегированные аустенитные нержавеющие стали | M2 | 10Х18Н9Л | 450 | 150 | 1920 |  |  | 0 | X 5 CrNiS 18 10
216 | Поверхностно упрочнённые стали | H3 | 07Х16Н6 | 940 | 379 | 2070 |  | 60 | 0
217 | Труднообрабатываемые высоколегированные и дуплексные нержавеющие стали | M5 | 08Х15Н24В4ТР | 750 | 240 | 2510 |  |  | 0 | X 2 CrNiMoN 25 7 4
218 | Среднелегированные аустенитные нержавеющие стали | M3 | 08Х17Н13М2Т | 490 | 156 | 2070 |  |  | 0 | X 2 CrNiMo 18 14 3
219 | Ферритные и мартенситные нержавеющие стали | P11 | 08Х18Г8Н2Т | 810 | 325 | 2000 | 675 |  | 0 | X 20 Cr 13
220 | Высоколегированные аустенитные и дуплексные нержавеющие стали | M4 | 20Х20Н14С2 | 590 | 175 | 2230 |  |  | 0 | X 2 CrNiMoN 22 5 3
221 | Высоколегированные аустенитные и дуплексные нержавеющие стали | M4 | 20Х23Н18 | 610 | 178 | 2230 |  |  | 0 | X 2 CrNiMoN 22 5 3
222 | Труднообрабатываемые высоколегированные и дуплексные нержавеющие стали | M5 | 20Х25Н20С2 | 610 | 178 | 2510 |  |  | 0 | X 2 CrNiMoN 25 7 4
223 | Инструментальные стали. Быстрорежущая сталь | P8 | ХН35ВТ | 951 | 269 | 2400 | 700 |  | 0 | X 40 CrMoV 5 1
224 | Высоколегированные аустенитные и дуплексные нержавеющие стали | M4 | 08Х22Н6Т | 610 | 169 | 2230 |  |  | 0 | X 2 CrNiMoN 22 5 3
225 | Высоколегированные аустенитные и дуплексные нержавеющие стали | M4 | 31Х19Н9МВБТ | 590 | 175 | 2230 |  |  | 0 | X 2 CrNiMoN 22 5 3
226 | Высоколегированные аустенитные и дуплексные нержавеющие стали | M4 | 37Х12Н8Г8МФБ | 951 | 269 | 2230 |  |  | 0 | X 2 CrNiMoN 22 5 3
227 | Ферритные и мартенситные нержавеющие стали | P11 | 40Х10С2М | 850 | 250 | 2000 | 675 |  | 0 | X 20 Cr 13
228 | Высоколегированные аустенитные и дуплексные нержавеющие стали | M4 | 440Х15Н7Г7Ф2 | 880 | 350 | 2230 |  |  | 0 | X 2 CrNiMoN 22 5 3
229 | Высоколегированные аустенитные и дуплексные нержавеющие стали | M4 | 45Х14Н14В2М | 710 | 235 | 2230 |  |  | 0 | X 2 CrNiMoN 22 5 3
230 | Труднообрабатываемые высоколегированные и дуплексные нержавеющие стали | M5 | 06ХН28МДТ | 510 | 200 | 2510 |  |  | 0 | X 2 CrNiMoN 25 7 4
231 | Высоколегированные аустенитные и дуплексные нержавеющие стали | M4 | 03Х23Н6М2 | 520 | 210 | 2230 |  |  | 0 | X 2 CrNiMoN 22 5 3
232 | Труднообрабатываемые высоколегированные и дуплексные нержавеющие стали | M5 | 03Х21Н21М4ТБ | 490 | 200 | 2510 |  |  | 0 | X 2 CrNiMoN 25 7 4
233 | Высоколегированные аустенитные и дуплексные нержавеющие стали | M4 | 03Х22Н6М2 | 590 | 200 | 2230 |  |  | 0 | X 2 CrNiMoN 22 5 3

## N_metr
PH | N1
0.5 | 4
0.75 | 4
0.8 | 4
1 | 5
1.25 | 6
1.5 | 6
1.75 | 8
2 | 8
2.5 | 10
3 | 12
3.5 | 12
4 | 14
4.5 | 14
5 | 14
5.5 | 16
6 | 16

## N_TPI
TPI | N1
4 | 16
4.5 | 16
5 | 14
6 | 14
7 | 12
8 | 12
9 | 11
10 | 10
11 | 9
12 | 8
14 | 8
16 | 7
18 | 6
19 | 6
20 | 6
26 | 5
28 | 5

## prioritet
KTE | CHIST | KTE_NAME | PRIOR1 | PRIOR2 | PRIOR3 | PRIOR4 | PRIOR5 | PRIOR6 | COMMENT__
1 | 0 | Торец | R2 | [5 empty] | Подрезной резец с углом в плане более 90 градусов
1 | 1 | Торец чисто | R2 | R4 |  |  |  |  | Подрезной резец с углом в плане более 90 градусов
2 | 0 | Открытая зона наружная | R1 | R5 | R2 |  |  |  | Проходной резец (с углами в плане 90 градусов и менее)
2 | 1 | Открытая зона наружная чисто | R1 | R5 | R2 | R4 |  |  | Проходной резец (с углами в плане 90 градусов и менее)
3 | 0 | Полуоткрытая зона наружная | R2 | R5 |  |  |  |  | Подрезной резец (различные режущие пластины и углы в плане)
3 | 1 | Полуоткрытая зона наружная чисто | R2 | R5 |  |  |  |  | Подрезной резец (различные режущие пластины и углы в плане)
4 | 0 | Выточка наружная | R6 | R12 |  |  |  |  | Канавочный резец
5 | 0 | Канавка №1 наружная | R4 | [5 empty] | Канавочный резец, канавочный специальный
5 | 1 | Канавка №1 наружная чисто | R4 | [5 empty] | Канавочный резец, канавочный специальный
6 | 0 | Канавка резьбовая наружная | R6 | R12 |  |  |  |  | Канавочный резец, канавочный специальный
6 | 1 | Канавка резьбовая наружная чисто | R6 | R12 |  |  |  |  | Канавочный резец, канавочный специальный
7 | 0 | Выточка аксиальная | R10 | [5 empty] | Канавочный торцевой
8 | 0 | Канавка аксиальная | R10 | [5 empty] | Канавочный торцевой
8 | 1 | Канавка аксиальная чисто | R10 | [5 empty] | Канавочный торцевой
9 | 0 | Отверстие резцом | R7 | R8 |  |  |  |  | Расточной резец (с углами в плане 90 градусов и менее),
9 | 1 | Отверстие резцом чисто | R7 | R8 |  |  |  |  | Расточной резец (с углами в плане 90 градусов и менее)
10 | 0 | Полуоткрытая внутр | R7 | R8 |  |  |  |  | Расточной резец (с углами в плане 90 градусов и менее)
10 | 1 | Полуоткрытая внутр чисто | R7 | R8 |  |  |  |  | Расточной резец (с углами в плане 90 градусов и менее)
11 | 0 | Выточка внутренняя | R13 | [5 empty] | Канавочный резец внутренний
12 | 0 | Канавка №1 внутренняя | R7 | R8 |  |  |  |  | Расточной резец (с углами в плане 90 градусов и менее)
12 | 1 | Канавка №1 внутренняя чисто | R7 | R8 |  |  |  |  | Расточной резец (с углами в плане 90 градусов и менее)
13 | 0 | Канавка резьбовая внутренняя | R13 | [5 empty] | Канавочный резец внутренний, канавочный специальный
13 | 1 | Канавка резьбовая внутренняя чисто | R13 | [5 empty] | Канавочный резец внутренний, канавочный специальный
14 | 0 | Резьба наружн | R9 | [5 empty] | Резьбовой резец наружн
15 | 0 | Резьба внутр | R11 | [5 empty] | Резьбовой резец внутр, метчик
16 | 0 | Отверстие сверлом | s4 | s1 | s2 | s3 |  |  | Сверло

## R_shift
RA | R | F
0.6 | 0.2 | 0.06
0.6 | 0.4 | 0.08
0.6 | 0.8 | 0.12
0.6 | 1.2 | 0.14
0.6 | 1.6 | 0.17
0.6 | 2.4 | 0.21
1.6 | 0.2 | 0.1
1.6 | 0.4 | 0.14
1.6 | 0.8 | 0.2
1.6 | 1.2 | 0.24
1.6 | 1.6 | 0.28
1.6 | 2.4 | 0.34
3.2 | 0.2 | 0.14
3.2 | 0.4 | 0.2
3.2 | 0.8 | 0.28
3.2 | 1.2 | 0.34
3.2 | 1.6 | 0.39
3.2 | 2.4 | 0.48
6.3 | 0.2 | 0
6.3 | 0.4 | 0.27
6.3 | 0.8 | 0.39
6.3 | 1.2 | 0.48
6.3 | 1.6 | 0.55
6.3 | 2.4 | 0.68
8 | 0.2 | 0
8 | 0.4 | 0
8 | 0.8 | 0.44
8 | 1.2 | 0.54
8 | 1.6 | 0.63
8 | 2.4 | 0.77

## SPLAV
SPLAV | SMG_P | SMG_M | SMG_K | SMG_N | SMG_S | SMG_H | PURPOSE
TP0501 | P10 * |  | K20 |  |  |  | для обработки сталей, в первую очередь легированных сталей для сухой обработки
TP1501 | P20 * |  | K20 |  |  | H20 | для точения сталей, в т.ч. и для других групп материалов
TP2501 | P30 * | M20 | K30 |  |  |  | для токарных операций по стали, нержавеющей стали и чугуну
TP3501 | P40 * | M30 |  |  |  |  | универсальнй для точения сталей и нержавеющих сталей, особенно при прерывистом резании
TP200 | P30 * | M30 | K40 |  |  |  | Универсальный сплав для обработки стали, нержавеющей стали и чугуна
TP40 | P40 * | M40 * |  |  |  |  | для сталей, нержавеющих сталей и суперсплавов в трудных условиях (особенно отливок и поковок).
TH1500 |  |  | K10 |  |  | H10 * | для заготовок с элементами закаленной стали, также подходит для чистовой обработки чугуна
TM2000 | P30 | M20 * |  |  |  |  | Износостойкий оптимизированный сплав для обработки нержавеющей стали и мягких сталей.
TM4000 | P40 | M40 * |  |  |  |  | для обработки нержавеющих сталей и других типов сталей.
TK0501 |  |  | K10 * |  |  | H20 | для обработки серого и ковкого чугуна
TK1501 | P20 * | M10 | K30 * |  |  |  | для обработки чугуна с шаровидным графитом, также применяется для прерывистого резания и нежесткой с
TH1000 |  |  |  |  | S10 * | H10 * | для заготовок с элементами закаленной стали, а также из суперсплавов. Используется при прерывистом р
TS2000 | P20 | M10 * | K20 |  | S20 * | H30 | для чистовой обработке суперсплавов, титана, а также ряда нержавеющих сталей
TS2050 |  | M10 |  |  | S10 * | H20 | для чистовой и получистовой обработки суперсплавов.
TS2500 | P20 | M20 |  |  |  |  | для чернового точения титана и суперсплавов
CP200 | P20 | M20 * | K20 |  | S20 * |  | для финишных операций в суперсплавах и титане. Также применяется при обработке нержавеющих сталей.
CP500 | P40 | M40 * | K40 |  | S30 |  | для чистовой и промежуточной обработки нержавеющих сталей, также применяется для обработки сталей и
CP600 | P50 | M40 * |  |  | S30 |  | для обработки сталей и нержавеющих сталей. Обычно применяется в случаях, когда требуется повышенная
HX |  | M20 | K20 | N20 |  | H30 | для обработки чугуна и закаленной стали, также демонстрирует хорошие результаты при обработке цветны
KX |  |  |  | N20 * |  |  | для обработки алюминия и других цветных металлов.
883 |  | M20 | K30 | N30 | S30 * | H30 | для чернового точения титана и суперсплавов.
890 |  | M10 | K20 | N20 | S20 * | H30 | для обработки титана и суперсплавов, также может применяться и для обработки других материалов
TP1020 | P20 * | [5 empty] | Износостойкий кермет, предназначен для чистовых операций с высокой производительностью и предсказуем
TP1030 | P20 * | M10 |  |  |  |  | Кермет, высоко износостойкий сплав для операций с высокими требованиями к качеству поверхности и про

## turn_1
SMG | AR | F | V
M1 | 0.5 | 0.1 | 430
M1 | 0.5 | 0.2 | 335
M1 | 0.5 | 0.3 | 255
M1 | 1 | 0.1 | 430
M1 | 1 | 0.2 | 335
M1 | 1 | 0.3 | 255
M1 | 2 | 0.1 | 366
M1 | 2 | 0.2 | 305
M1 | 2 | 0.2 | 285
M1 | 2 | 0.3 | 217
M1 | 2 | 0.4 | 160
M1 | 3 | 0 | 183
M1 | 3 | 0.1 | 311
M1 | 3 | 0.2 | 259
M1 | 3 | 0.2 | 259
M1 | 3 | 0.2 | 242
M1 | 3 | 0.3 | 184
M1 | 3 | 0.4 | 136
M1 | 4 | 0 | 156
M1 | 4 | 0.2 | 220
M1 | 4 | 0.4 | 116
M2 | 0.5 | 0.1 | 350
M2 | 0.5 | 0.2 | 270
M2 | 0.5 | 0.3 | 205
M2 | 1 | 0.1 | 350
M2 | 1 | 0.2 | 270
M2 | 1 | 0.3 | 205
M2 | 2 | 0.1 | 298
M2 | 2 | 0.2 | 245
M2 | 2 | 0.2 | 230
M2 | 2 | 0.3 | 170
M2 | 2 | 0.3 | 174
M2 | 2 | 0.4 | 125
M2 | 3 | 0.1 | 253
M2 | 3 | 0.2 | 208
M2 | 3 | 0.2 | 196
M2 | 3 | 0.3 | 145
M2 | 3 | 0.3 | 148
M2 | 3 | 0.4 | 106
M2 | 4 | 0.2 | 177
M2 | 4 | 0.3 | 123
M2 | 4 | 0.4 | 90
M3 | 0.5 | 0.1 | 265
M3 | 0.5 | 0.2 | 205
M3 | 0.5 | 0.3 | 155
M3 | 1 | 0.1 | 265
M3 | 1 | 0.2 | 205
M3 | 1 | 0.3 | 155
M3 | 2 | 0.1 | 225
M3 | 2 | 0.2 | 185
M3 | 2 | 0.2 | 174
M3 | 2 | 0.3 | 130
M3 | 2 | 0.3 | 132
M3 | 2 | 0.4 | 95
M3 | 3 | 0.1 | 191
M3 | 3 | 0.2 | 157
M3 | 3 | 0.2 | 148
M3 | 3 | 0.3 | 111
M3 | 3 | 0.3 | 112
M3 | 3 | 0.4 | 81
M3 | 4 | 0.2 | 133
M3 | 4 | 0.3 | 94
M3 | 4 | 0.4 | 69
M4 | 0.5 | 0.1 | 200
M4 | 0.5 | 0.2 | 155
M4 | 0.5 | 0.3 | 115
M4 | 1 | 0.1 | 200
M4 | 1 | 0.2 | 155
M4 | 1 | 0.3 | 115
M4 | 2 | 0.1 | 170
M4 | 2 | 0.2 | 140
M4 | 2 | 0.2 | 132
M4 | 2 | 0.3 | 100
M4 | 2 | 0.3 | 98
M4 | 2 | 0.4 | 75
M4 | 3 | 0.1 | 145
M4 | 3 | 0.2 | 119
M4 | 3 | 0.2 | 112
M4 | 3 | 0.3 | 85
M4 | 3 | 0.3 | 83
M4 | 3 | 0.4 | 64
M4 | 4 | 0.2 | 101
M4 | 4 | 0.3 | 72
M4 | 4 | 0.4 | 54
M5 | 0.5 | 0.1 | 165
M5 | 0.5 | 0.2 | 139
M5 | 0.5 | 0.3 | 95
M5 | 1 | 0.1 | 165
M5 | 1 | 0.2 | 139
M5 | 1 | 0.3 | 95
M5 | 2 | 0.1 | 140
M5 | 2 | 0.2 | 115
M5 | 2 | 0.2 | 118
M5 | 2 | 0.3 | 80
M5 | 2 | 0.3 | 81
M5 | 2 | 0.4 | 60
M5 | 3 | 0.1 | 119
M5 | 3 | 0.2 | 98
M5 | 3 | 0.2 | 100
M5 | 3 | 0.3 | 68
M5 | 3 | 0.3 | 69
M5 | 3 | 0.4 | 51
M5 | 4 | 0.2 | 83
M5 | 4 | 0.3 | 58
M5 | 4 | 0.4 | 43
P1 | 0.5 | 0.15 | 295
P1 | 0.5 | 0.2 | 265
P1 | 0.5 | 0.25 | 250
P1 | 1 | 0.15 | 295
P1 | 1 | 0.2 | 265
P1 | 1 | 0.25 | 250
P1 | 2 | 0.15 | 251
P1 | 2 | 0.2 | 225
P1 | 2 | 0.25 | 213
P1 | 3 | 0.15 | 213
P1 | 3 | 0.2 | 191
P1 | 3 | 0.25 | 181
P11 | 0.5 | 0.15 | 275
P11 | 0.5 | 0.2 | 235
P11 | 0.5 | 0.25 | 200
P11 | 1 | 0.15 | 275
P11 | 1 | 0.2 | 235
P11 | 1 | 0.25 | 200
P11 | 2 | 0.15 | 234
P11 | 2 | 0.2 | 200
P11 | 2 | 0.25 | 170
P11 | 3 | 0.15 | 199
P11 | 3 | 0.2 | 170
P11 | 3 | 0.25 | 145
P12 | 0.5 | 0.15 | 125
P12 | 0.5 | 0.2 | 115
P12 | 0.5 | 0.25 | 105
P12 | 1 | 0.15 | 125
P12 | 1 | 0.2 | 115
P12 | 1 | 0.25 | 105
P12 | 2 | 0.15 | 106
P12 | 2 | 0.2 | 98
P12 | 2 | 0.25 | 89
P12 | 3 | 0.15 | 90
P12 | 3 | 0.2 | 83
P12 | 3 | 0.25 | 76
P2 | 0.5 | 0.15 | 285
P2 | 0.5 | 0.2 | 260
P2 | 0.5 | 0.25 | 240
P2 | 1 | 0.15 | 285
P2 | 1 | 0.2 | 260
P2 | 1 | 0.25 | 240
P2 | 2 | 0.15 | 242
P2 | 2 | 0.2 | 221
P2 | 2 | 0.25 | 204
P2 | 3 | 0.15 | 206
P2 | 3 | 0.2 | 188
P2 | 3 | 0.25 | 173
P3 | 0.5 | 0.15 | 245
P3 | 0.5 | 0.2 | 225
P3 | 0.5 | 0.25 | 210
P3 | 1 | 0.15 | 245
P3 | 1 | 0.2 | 225
P3 | 1 | 0.25 | 210
P3 | 2 | 0.15 | 208
P3 | 2 | 0.2 | 191
P3 | 2 | 0.25 | 179
P3 | 3 | 0.15 | 177
P3 | 3 | 0.2 | 162
P3 | 3 | 0.25 | 152
P4 | 0.5 | 0.15 | 215
P4 | 0.5 | 0.2 | 195
P4 | 0.5 | 0.25 | 185
P4 | 1 | 0.15 | 215
P4 | 1 | 0.2 | 195
P4 | 1 | 0.25 | 185
P4 | 2 | 0.15 | 183
P4 | 2 | 0.2 | 166
P4 | 2 | 0.25 | 157
P4 | 3 | 0.15 | 156
P4 | 3 | 0.2 | 141
P4 | 3 | 0.25 | 133
P5 | 0.5 | 0.15 | 205
P5 | 0.5 | 0.2 | 190
P5 | 0.5 | 0.25 | 175
P5 | 1 | 0.15 | 205
P5 | 1 | 0.2 | 190
P5 | 1 | 0.25 | 175
P5 | 2 | 0.15 | 174
P5 | 2 | 0.2 | 162
P5 | 2 | 0.25 | 149
P5 | 3 | 0.15 | 148
P5 | 3 | 0.2 | 138
P5 | 3 | 0.25 | 127
P6 | 0.5 | 0.15 | 130
P6 | 0.5 | 0.2 | 210
P6 | 0.5 | 0.25 | 195
P6 | 1 | 0.15 | 130
P6 | 1 | 0.2 | 210
P6 | 1 | 0.25 | 195
P6 | 2 | 0.15 | 111
P6 | 2 | 0.2 | 179
P6 | 2 | 0.25 | 166
P6 | 3 | 0.15 | 94
P6 | 3 | 0.2 | 152
P6 | 3 | 0.25 | 141
P7 | 0.5 | 0.15 | 220
P7 | 0.5 | 0.2 | 200
P7 | 0.5 | 0.25 | 185
P7 | 1 | 0.15 | 220
P7 | 1 | 0.2 | 200
P7 | 1 | 0.25 | 185
P7 | 2 | 0.15 | 187
P7 | 2 | 0.2 | 170
P7 | 2 | 0.25 | 157
P7 | 3 | 0.15 | 159
P7 | 3 | 0.2 | 145
P7 | 3 | 0.25 | 133
P8 | 0.5 | 0.15 | 205
P8 | 0.5 | 0.2 | 190
P8 | 0.5 | 0.25 | 175
P8 | 1 | 0.15 | 205
P8 | 1 | 0.2 | 190
P8 | 1 | 0.25 | 175
P8 | 2 | 0.15 | 174
P8 | 2 | 0.15 | 174
P8 | 2 | 0.2 | 162
P8 | 2 | 0.25 | 149
P8 | 3 | 0.2 | 138
P8 | 3 | 0.25 | 127
S1 | 0.5 | 0.08 | 42
S1 | 0.5 | 0.15 | 35
S1 | 0.5 | 0.2 | 32
S1 | 1 | 0.08 | 42
S1 | 1 | 0.15 | 35
S1 | 1 | 0.2 | 32
S1 | 2 | 0.08 | 36
S1 | 2 | 0.15 | 30
S1 | 2 | 0.2 | 27
S1 | 3 | 0.08 | 31
S1 | 3 | 0.15 | 26
S1 | 3 | 0.2 | 23
S2 | 0.5 | 0.08 | 36
S2 | 0.5 | 0.15 | 30
S2 | 0.5 | 0.2 | 27
S2 | 1 | 0.08 | 36
S2 | 1 | 0.15 | 30
S2 | 1 | 0.2 | 27
S2 | 2 | 0.08 | 31
S2 | 2 | 0.15 | 26
S2 | 2 | 0.2 | 23
S2 | 3 | 0.08 | 26
S2 | 3 | 0.15 | 22
S2 | 3 | 0.2 | 20
S3 | 0.5 | 0.08 | 31
S3 | 0.5 | 0.15 | 26
S3 | 0.5 | 0.2 | 24
S3 | 1 | 0.08 | 31
S3 | 1 | 0.15 | 26
S3 | 1 | 0.2 | 24
S3 | 2 | 0.08 | 26
S3 | 2 | 0.15 | 22
S3 | 2 | 0.2 | 20
S3 | 3 | 0.08 | 22
S3 | 3 | 0.15 | 19
S3 | 3 | 0.2 | 17

## V_rezb
SMG | V | VMTO
P1 | 205 | 155
P2 | 200 | 150
P3 | 170 | 130
P4 | 150 | 115
P5 | 145 | 110
P6 | 165 | 125
P7 | 155 | 115
P8 | 145 | 110
P11 | 150 | 115
P12 | 90 | 65
M1 | 135 | 135
M2 | 110 | 110
M3 | 85 | 85
M4 | 65 | 65
M5 | 50 | 50
K1 | 120 | 130
K2 | 105 | 110
K3 | 90 | 95
K4 | 85 | 90
K5 | 50 | 55
K6 | 75 | 80
K7 | 65 | 70
N1 | 255 | 255
N2 | 165 | 165
N3 | 110 | 110
N11 | 150 | 150
S1 | 20 | 21
S2 | 15 | 17
S3 | 15 | 15